## 辅料
山东泰东2023年四季度冶炼辅料采购报价表
序号 | 物资名称 | 规格型号及技术要求 | 单位 | 数量 | 承兑报价 | 现金报价 | 报价单位
1 | 电石 | 执行GB/T 10665-2004标准，发气量≥280L∕kg ，粒度5mm—50mm 。粉面率小于5%。 指标考核：发气量低于280L∕kg，发气量每降低1L结算价格扣300元∕吨；发气量低于270L∕kg，为不合格， 不退货，不结算，粉面率≦5%以上，超出部分按比例扣除。 | 吨 | 1
2 | 萤石粉 | 违约责任：萤石（粉）（1）.氟化钙含量≥80%，如果小于80%， 每低1%扣50元∕吨。（2）.氟化钙含量小于65%，按700元∕吨结算。（3）.氟化钙含量小于60%, 为不合格, 退货。 | 吨 | 1
3 | 脱硫石灰 | 质量标准：S≤0.04% 、CaO≥88% 、SIO2≤1.5、粒度:0—4Cm、生、过烧率≤11%。粉面率≤8%、活性度≥300。违约责任：CaO低于88% , 每低1%扣除本批次吨位1% ；硫含量高于0.05% ，每超0.01%扣除本批次吨位1%； 硫含量高于0.08% 或CaO低于85%不退货并不与结算。生、过烧率大于11%按同等比例扣吨，大于18%不退货，不结算。粉面率＞8%，按同等比例扣吨,不退不换。如因质量不合格给炼钢厂造成损失(以莱钢股份考核为准)，其损失由供方承担。 | 吨 | 1
4 | 铁水取样器 | 铁渣保护铝帽.规格：软态卷带≥0.3mm 纸管前头管：﹩5.5mm。Φ42mm纸管尾管：﹩5.5mm Φ29.3mm | 只 | 1
5 | 真空园样取样器 |  | 只 | 1