## 表格1
供应部物资计划标书 | [8 empty] | 2026-08-14 |  | 标书编号 |  | B26081407
计划类型 | 计划单号 | 序号 | 物资编码 | 提报单位 | 物资名称 | 规格型号 | 技术要求 | 技术要求及备注 | 计量 | 数量 | 班组 | 验货人 | 承兑单价 | 供应商
月计划 | J260812005 | 3 | 1005061551 | 泰东环保公司 | 高活性氢氧化钙 | ACAJ-01 |  |  | 吨 | 180 | 环保干熄焦脱硫班（含废渣） | 田毅
Ca(OH)2含量，% ≥90.00 含水量，wt% ≤0.60 粒度分布（325目过筛率）% ≥85.00 堆积密度，g/mL 0.40~0.65 BET比表面积,m2/g ≥45.00 二氧化硫脱除效率，% ≥95.00质量考核： 若Ca（OH）2含量≤90%，每低1%吨扣款100元/吨，当含量低于85%时，为不合格品，不退货，不结算。比表面积<43m2/g时，为不合格品，不退货，不结算。